## Гранитобетон
Действителен до 31.08.2013г.
Мы производим :
Облицовочный декоративный камень, брусчатку, тротуарную плитку, бетонопаркет, малые архитектурные формы.
Наше преимущество:
Поверхность изделия отличается высоким глянцем и совершенной плотностью.
Физико-механические показатели бетона
№ | Наименование показателей |  | Ед. изм |  |  |  | Фактически
1 | Класс (марочность) бетона изделий по прочности на сжатие |  | кг/см2 | B22,5-B30 (300-500) |  |  | B45-В90 (min 600 - 1200)
2 | Класс бетона по морозостойкости (в солях) |  | − | F 200 |  |  | F 700
3 | Водопоглощение |  | % | 5 |  |  | 0.5
4 | Истираемость (ГОСТ 13015.0) |  | г/см2 | 0,9-0,7 |  |  | 0.2
5 | Отклонение геометрических параметров: длина, ширина, толщина |  | мм | ±5 |  |  | ±1
6 | Цементно-водное отношение (ц/в) |  | % | 45 |  |  | 17
7 | Категория лицевой поверхности |  | − | A6 |  |  | А0
Доставка осуществляется на поддонах, поддоны возвратные. Залоговая цена поддона - 150 руб.
Цены указаны без учёта доставки !
Брусчатка, тротуарная плитка, бетонопаркет
Сложный окрас- окрас имитирующий фактуру природного камня |  |  | Монохром- однотонный сквозной окрас всего объёма изделия
№ | Наименование продукции | Вид фото | Кол-во |  |  | Цена м2
|  |  | в м2 |  |  | Без окраса | Сложный окрас | Монохром
1 | Т-П "Брусчатка" | 200мм Х 200мм Х 50мм | 25 шт. | 4,2 кг. | 105кг. | 991.74348 | 1294.06788 | 1483.89948
2 | Т-П "Кирпичик" | 200мм Х 100мм Х 40мм | 50 шт. | 2 кг. | 100 кг. | 944.5176 | 1232.4456 | 1413.2376
3 | Т-П "Евроволна" | 260мм Х 150мм Х 50мм | 22.22 | 3,75кг | 83,3кг. | 787.0192902 | 1026.935 | 1177.58
4 | Т-П "Булыжная мостовая" | 300мм Х 150мм Х 40мм | 22,22 шт. | 4,1 кг. | 91,1 кг. | 860.4744 | 1122.783 | 1287.488
5 | Т-П "Корабельная доска" | 500мм х 200мм х 35мм | 10 | 8.3 | 83 | 783.949608 | 1022.929848 | 1172.987208
6 | Т-П "Роза ветров" | 400 мм х 400мм х 35 мм | 6,25 шт. | 10.2 | 63.75 | 602.12997 | 785.68407 | 900.93897
7 | Т-П "Циновка" | 400 мм х 400мм х 35 мм | 6,25 шт. | 9,3 кг. | 59 кг. | 549.000855 | 716.359005 | 821.444355
8 | Т-П "Львовский тротуар" | 400 мм х 400мм х 35 мм | 6,25 шт. | 9,3 кг. | 59 кг. | 549.000855 | 716.359005 | 821.444355
9 | Т-П "Самарканд" | 400 мм х 400мм х 35 мм | 6,25 шт. | 9,3 кг. | 59 кг. | 549.000855 | 716.359005 | 821.444355
10 | Т-П "Булыжник" | 400 мм х 400мм х 35 мм | 6,25 шт. | 9,3 кг. | 59 кг. | 549.000855 | 716.359005 | 821.444355
11 | Т-П "Спирали" | 400 мм х 400мм х 35 мм | 6,25 шт. | 9,3 кг. | 59 кг. | 549.000855 | 716.359005 | 821.444355
12 | Т-П "Колотый камень" | 400 мм х 400мм х 35 мм | 6,25 шт. | 9,3 кг. | 59 кг. | 549.000855 | 716.359005 | 821.444355
13 | Т-П "Галька" | 300 мм х 300мм х 35 мм | 11,11 шт. | 7,4 кг. | 82 кг. | 776.5257 | 1013.243 | 1161.879
14 | Т-П "Калифорния" | 300 мм х 300мм х 35 мм | 11,11 шт. | 6,2 кг. | 69 кг. | 650.6026 | 848.9332 | 973.4663
15 | Т-П "Ларнака" | 400 мм х 400мм х 35 мм | 6,25 шт. | 9,3 кг. | 59 кг. | 549.000855 | 716.359005 | 821.444355
16 | Т-П "Паутина" | 250 мм х 250мм х 35 мм | 16 шт. | 4,3 кг. | 68 кг. | 642.271968 | 838.063008 | 961.001568
17 | Т-П "Банан 4 доли" | 370мм 105мм х 35мм | 35 шт. | 2,8 кг | 98 кг. | 925.627248 | 1207.796688 | 1384.972848
18 | Т-П "Торец к банану" |  |  | 5,6 кг. |  | 52.8929856 | 69.0169536 | 79.1413056
19 | Б-П "Монеты мира" | 30 мм 9монет+9переход | 9+9 шт. | 3,8 кг | 68,4 кг | 646.0500384 | 842.9927904 | 966.6545184
20 | Б-П "Арабика" | 400 мм х 340мм х 35 мм | 7,35 шт. | 12 кг. | 88 кг. | 831.175488 | 1084.552128 | 817
21 | Б-П "Египет" | 400 мм х 340мм х 35 мм | 7,35 шт. | 12 кг. | 88 кг. | 831.175488 | 1084.552128 | 1243.649088
22 | Б-П "Япония" | 400 мм х 340мм х 35 мм | 7,35 шт. | 12 кг. | 88 кг. | 831.175488 | 1084.552128 | 1243.649088
23 | Б-П "Пазл" | 300мм х 300мм х 40мм | 11,11 шт. | 7.62 | 84.65 | 799.6116 | 1068.161 | 1224.853
24 | Б-П "Греция малая" | 300мм х 300мм х 35мм | (12 бол.+12мал) | 5,7 кг | 78 кг. | 736.723728 | 961.307568 | 1102.325328
25 | Б-П "Бабочка" | 450мм х 40мм х 40мм | 13.5 | 6.42 | 86,7 кг. | 818.6134 | 1068.161 | 1224.853
26 | Б-П "Каменная роза" | 250мм х 300мм х 40мм | 13,3 шт. | 5.8 | 77.14 | 728.6009 | 950.7085 | 1090.171
27 | Б-П "Каменный цветок" | 40 мм 6 камней |  |  | 77.14 | 728.6009 | 950.7085 | 1090.171
Бордюры, водостоки
28 | Водосток | 470мм х 160 мм х 50 мм |  | 6,72 кг. |  | 80 | 90 | 78
29 | Бордюр "Византия" | 500мм х 300мм х60мм |  | 10,1 кг. |  | 110 | 120 | 97
30 | Бордюр "Греция" | 600мм х 200мм х 40мм |  | 10,3 кг. |  | 130 | 140 | 101
31 | Ступень с подступенком | 1180мм х 335ммх35мм | Стоимость комплекта ступень + подступенок |  |  | 1200 | 1300 | 1550
|  |  | Стоимость ступени |  |  | 1000 | 1100 | 1250
Малые архитектурные формы
32 | Скамейка | [5 empty] | 3300 | 3500
33 | Скамейка | Только боковые элемнты |  |  |  |  | 1700 | 1900
34 | Ваза малая | 34 см Х 40 см |  |  |  |  | 2500 | 2700
35 | «Черепаха» | 500 х 400 х 180 мм |  |  |  |  | 1500 | 1555
36 | «Крокодил» | 650 х 500 х 150 мм |  |  |  |  | 1500 | 1555
Облицовочный декоративный камень
37 | "Скалистая гора" | камни различной фактуры |  |  | 40 кг. |  | 800 | 717.29
38 | "Валаамский камень" | камни различной фактуры |  |  | 58,8 кг. |  | 1300 | 1384.972848
39 | Сланец № 1 | камни различной фактуры |  |  | 38 кг. |  | 900 | 895.05048
40 | Цокольная плита | 600мм х 400мм х 20мм | 4,16 шт. |  | 79,04 кг. |  | 1623.542 | 1861.705
41 | «Франция» | 200 мм х 100 мм х 25мм | 50 шт. |  | 30 кг. |  | 700 | 850
Поверхность изделия, по желанию заказчик: глянец или шагрень.
Все предлагаемые изделия могут быть представлены в различной цветовой гамме, по желанию заказчика.
Ассортимент постоянно обновляется !
Наши реквизиты:
Связаться с нами: |  |  |  | ООО "ДЕКАМ"
ООО "ДЕКАМ" , производство- г. Ульяновск, ул. Маяковского 55/11 |  |  |  | 432072 г.Ульяновск, 11 проезд Инженерный -20
Тел: (8422) 28-99-08 , 8-965-698-99-08 |  |  |  | ИНН 7328059858
8-965-694-68-17 |  |  |  | КПП 732801001
Факс: (8422)67-47-01 |  |  |  | Расчётный счёт в ЗАО АКБ «ЭКСПРЕСС-ВОЛГА»
e-mail: dekam2013@mail.com |  |  |  | № 40702810950000010521
Www.dekam73.ru Www.dekam.ucoz.org
Применение принципиально новых решений в области производства архитектурного бетона, позволяет получать изделия с выдающимися физико-механическими показателями
Данная технология позволяет получать цветовую гамму различной сложности вне зависимости от размеров и площади изготавливаемого элемента. Тем самым давая возможность имитировать поверхность любого искусственного или природного материала, от мрамора и гранита до сложного узора малахита.
Каждый элемент имеет свой неповторимый рисунок в пределах заданной цветовой гаммы, что соответствует природной фактуре натурального камня.
По требованиям
ГОСТ 1760891
Вес одного
элемента
Вес в М2