## Лист1
ОАО "Завод Сибгазстройдеталь"
Металлополимерные (металлопластиковые) трубы HARDFLEX
ТУ 2248-001-00153821-2010
предназначены для:
· систем горячего и холодного водоснабжения;
· систем отопления;
· систем напольного и панельного отопления;
· систем подогрева открытых площадок и грунта;
· систем кондиционирования.
Абсолютно кислородонепроницаемые, со значительно улучшенной долгосрочной прочностью металлополимерные композитные пятислойные трубы PЕ-RT/AL/PЕ-RT (полиэтилен PERT–клей–алюминиевая труба–клей–полиэтилен PERT) изготавливаются по новейшей технологии из высококачественного полиэтилена типа PЕ-RT (термостойкого полиэтилена), выдерживающего как низкие, так и высокие температуры. Класс эксплуатации 5.
Цены , действующие с 01 сентября 2010 года (включая НДС)
Цена, руб.
Наименование | Ед.изм. | В зависимости от объема
|  | До 1000 м | От 1000 м до 10 000м | Свыше 10 000 м
HARDFLEX 16х2 (не более 200 м) | метр | 25.5 | 22.5 | 19.5
HARDFLEX 20х2 (не более 200 м) | метр | 34 | 30.5 | 26
HARDFLEX 26х3 (не более 100 м) | метр | 47 | 41.5 | 36
HARDFLEX 32х3 (не более 50 м) | метр | 64.5 | 57 | 49.5
По согласованию с потребителем допускается иготовление труб других диаметров и намотка бухт других размеров.
Основные технические характеристики
НАИМЕНОВАНИЕ ПАРАМЕТРА | ЗНАЧЕНИЕ
1. Номинальный диаметр наружный, мм | 16 | 20 | 26 | 32
2. Минимальный диаметр внутренний, мм | 12 | 16 | 20 | 26
3. Сварка фольги | ультразвуковая «внахлест»
4. Толщина алюминиевой фольги | 0.2 | 0.23 | 0.25 | 0.27
5. Номинальная толщина стенки, мм | 2 | 2 | 3 | 3
6. Вес трубы, г/п.м | 110 | 170 | 250 | 330
7. Максимальное давление при эксплуатации, МПа | 1 | 1 | 1 | 1
8. Максимальная температура при эксплуатации, оС | 95 | 95 | 95 | 95
9. Максимальная допустимая температура, оС | 125 | 125 | 125 | 125
(аварийный режим)
10. Кислородонепроницаемость | 100%
11. Транспортировка, хранение | Бухта 200 м | Бухта 200 м | Бухта 100 м | Бухта 50 м
12. Соединение фитингов | пресс-фитинг, обжимной фитинг, полиэтиленовый и полипропиленовый фитинг - сварка
ОО ОАО «Завод Сибгазстройдеталь», 644035, г.Омск, пр.Губкина, 22/2
Тел./факс: (3812) 52-16-92, 52-31-38, Факс: (3812) 52-59-60
E-mail: bos@sgsd.ru